## Arkusz1
Temat: |  | Modernizacja ul. Nowopogońskiej w Czeladzi
G-13448/16
[9 empty] | PARAMETRY GEOTECHNICZNE | [5 empty] | wg PN-81/B-03020
OBJAŚNIENIA GEOLOGICZNE | [5 empty] | wartość charakterystyczna x (n) |  |  | *ustalone metodą badań laboratoryjnych i polowych
[6 empty] | współczynnik materiałowy g (m) |  |  | **wg projektu zmiany normy PN/81-B-03020
wartość obliczeniowa x(r)
[6 empty] | symbol gruntu wg PN-86/B-02480 | symbol konsolidacji gruntu | Stan gruntu |  | Wilgotność naturalna | Gęstość objętościowa | Spójność | Kąt tarcia wewnętrznego | Edometryczny moduł ściśliwości |  | Moduł odkształcenia |  | Wartość jednostkowego oporu granicznego
stratygrafia |  | Profil stratygraf.-litologiczny | Opis litologiczno- genetyczno- stratygraficzny |  | nr warstwy |  |  | stopień zagęszczenia | stopień plastyczności |  |  |  |  | pierwotnej | wtórnej | pierwotnego | wtórnego
[8 empty] | ID | IL | Wn | r | Cu | fu | Mo | M. | Eo | E | qu(t)
[10 empty] | % | tm-3 | kPa | o | MPa | MPa | MPa | MPa | kPa
CZWARTORZĘD | HOLOCEN |  |  | UTWORY ANTROPOGENICZNE | [14 empty] | x (n)
|  |  | nawierzchnia |  | Ia | Ba,P(Kr) | [12 empty] | g (m)
|  |  | ul. Nowopogońskiej | [15 empty] | x(r)
x (n)
|  |  | nasypy budowlane |  | Ib | nB(Ps) | [12 empty] | g (m)
x(r)
x (n)
|  |  | nasypy niebudowalne |  | Ic | nN(Ps,Pg,k,żl,H) | [12 empty] | g (m)
|  |  | piaszczysto-gruzowe | [15 empty] | x(r)
x (n)
|  |  | nasypy nieudowlane |  | Id | nN(G,k,żl) |  |  | pl | [9 empty] | g (m)
|  |  | gliniasto-gruzowe | [15 empty] | x(r)
| PLEJSTOCEN |  |  | UTWORY WODNOLODOWCOWE | [6 empty] | 1.85 |  | 32.4 | 79.2 | 88 |  |  |  | x (n)
|  |  | piaski średnie |  | IIa | Ps |  | 0.4 |  | 14 | 0.9 |  | 0.9 | [5 empty] | g (m)
[11 empty] | 1.67 |  | 29.2 | [5 empty] | x(r)
[11 empty] | 2.2 | 17 | 14.8 | 29.4 | 49 |  |  |  | x (n)
|  |  | gliny piaszczyste |  | IIb | Gp | C |  | 0.2 | 14 | 0.9 | 0.9 | 0.9 | [5 empty] | g (m)
[11 empty] | 1.98 | 15.3 | 13.3 | [5 empty] | x(r)
TRIAS | TRIAS ŚRODKOWY |  |  | UTWORY MORSKIE | [6 empty] | 2.05 | 13.3 | 13.2 | 23.7 | 39.5 |  |  |  | x (n)
|  |  | zwietrzeliny gliniasto- |  | IIIa | KWg(G+w) | C |  | 0.3 | 21 | 0.9 | 0.9 | 0.9 |  |  |  |  | 280** | g (m)
|  |  | kamieniste wapieni | [7 empty] | 1.85 | 12 | 11.9 | [5 empty] | x(r)
x (n)
|  |  | zwietrzeliny kamieniste |  | IIIb | KW(w) |  | zg | [9 empty] | 400** | g (m)
|  |  | wapieni | [15 empty] | x(r)
Zał. nr 4